## Hoja1
FICHA TÉCNICA DE ETIQUETAS
Etiqueta: | TALCO BROOKS SILVERTECK 220 |  |  |  | Fecha: | 2016-12-20
Pedido: | 122916 |  |  |  | Máquina: | I-9
Material | Código | Proveedor | Ancho | TC
PP MET | 425 | RITRAMA | 18.75 | SI
Malla | Tipo | Externa | Interna
1
2
Tintas | Color | Tipo | Anilox | Proveedor 1 | Proveedor 2 | Proveedor 3
1 | BLANCO | FLEXO UV | 490 | FLINT
2 | ROJO 485 | FLEXO UV | 490 | FLINT
3 | VERDE 355 | FLEXO UV | 600 | FLINT
4 | NEGRO | FLEXO UV | 600 | FLINT
5
6
7
8
Adhesivo laminación | Proveedor | Anilox |  | Film Micronaje | Proveedor | Ancho
NO |  |  |  | NO
Adhesivo Cold foil | Proveedor | Anilox |  | Cold foil | Proveedor | Ancho
NO |  |  |  | NO
TROQUEL | Proveedor | Fecha |  | TIPO DE BARNIZ | Proveedor | Anilox
OK | WINK | NUEVO |  | BRILLO | TERRA | 490
Clissés | Digitales | Convencionales |  | Velocidad | m/m
| SI |  |  |  | 70